## Listes
Procédés | Positions | Assemblages | Gaz | Groupes | CND | Niveaux | OuiNon | Ø
111 SMAW | PA (À plat) | BW – Bout à bout | I1 Argon | 1.1 | VT (Visuel) | B | Oui | 0.8
135 MAG | PB | FW – Angulaire | C1 CO2 | 1.2 | PT | C | Non | 1.0
141 TIG | PC |  | M21 Ar+CO2 | 2 | MT | D | S.O. | 1.2
136 FCAW | PF |  | M20 Ar+O2 | 3 | UT |  |  | 1.6
| PG |  |  | 5 | RT
| H-L045 (5G) |  |  | 8
| J-L045 (6G) |  |  | 10
11

## pWPS_Simplifié_FR
pWPS simplifié — Test de compétence soudeur
Référence pWPS | Révision |  | Entreprise / Site
Projet / Commande | Date
1) Matériaux & assemblage
Désignation matière (EN/ASTM) | Groupe (ISO/TR 15608) |  | Forme (tôle/tube)
Épaisseur t (mm) | Diamètre ext. (si tube, mm) |  | Type d’assemblage
Préparation des bords
2) Procédé & consommables
Procédé (ISO 4063) | Polarité |  | Gaz (ISO 14175)
Spécification métal d’apport | Nom commercial / classe |  | Ø fil/électrode (mm)
Vitesse fil (mm/min) ou Ø électrode | Backing (Oui/Non)
3) Paramètres & technique
Position (ISO 6947) | Préchauffage (°C) |  | Interpass max (°C)
Racine : Intensité (A) | Racine : Tension (V) |  | Racine : Vitesse (mm/min)
Remplissage : Intensité (A) | Remplissage : Tension (V) |  | Remplissage : Vitesse (mm/min)
Angle / technique | Énergie linéique (kJ/mm) — option
4) Contrôles & acceptation
Éprouvette (L×l ou Ø×t) | CND |  | Niveau d’acceptation (ISO 5817/10042)
TRC (PWHT) Oui/Non & cycle | Notes / points d’arrêt
5) Exécution du test
ID soudeur / Nom | Date du test |  | Observateur / Inspecteur
Résultat (Réussite/Échec)
Préparé par / Coord. soudage |  | Approuvé par (si applicable)

## Évaluation
Évaluation de la compétence (automatique)
Critère | Poids | Résultat (Oui/Non/S.O.) | Score | Commentaire
Préparation des bords conforme | 10
Réglages conformes à la pWPS | 10
Stabilité du bain / tenue de la torche | 10
Angles / stick-out conformes | 10
Profil cordon régulier | 10
Absence de sous-coupe/morsures | 10
Contrôle températures (préheat/interpass) | 10
Paramètres consignés respectés | 10
Totaux
Taux de réussite
Seuil (Réussite) | 0.8
Auto_Résultat

## Exemple_Remplie
Exemple rempli — MAG 135 sur S355, t=8 mm
Référence pWPS | pWPS-TEST-001 | Révision | 0 | Entreprise / Site | Atelier A
Projet / Commande | Lot compétence 2025-01 | Date | 2025-08-21
1) Matériaux & assemblage
Désignation matière (EN/ASTM) | EN 10025-2 S355 | Groupe (ISO/TR 15608) | 1.2 | Forme (tôle/tube) | Tôle
Épaisseur t (mm) | 8 | Diamètre ext. (si tube, mm) |  | Type d’assemblage | BW – Bout à bout
Préparation des bords | V 60°, jeu 2 mm, talon 1 mm
2) Procédé & consommables
Procédé (ISO 4063) | 135 MAG | Polarité | DCEP (+) | Gaz (ISO 14175) | M21 Ar+CO2
Spécification métal d’apport | EN ISO 14341-A G 42 4 M G3Si1 | Nom commercial / classe | ER70S-6 équiv. | Ø fil/électrode (mm) | 1.0
Vitesse fil (mm/min) ou Ø électrode | 4500 | Backing (Oui/Non) | Non
3) Paramètres & technique
Position (ISO 6947) | PA (À plat) | Préchauffage (°C) | 75 | Interpass max (°C) | 150
Racine : Intensité (A) | 160 | Racine : Tension (V) | 21 | Racine : Vitesse (mm/min) | 300
Remplissage : Intensité (A) | 180 | Remplissage : Tension (V) | 22 | Remplissage : Vitesse (mm/min) | 320
Angle / technique | Cordons droits; poussée 10–15°; stick-out 12–15 mm | Énergie linéique (kJ/mm) — option | 0.5–1.5
4) Contrôles & acceptation
Éprouvette (L×l ou Ø×t) | 150×100 mm | CND | VT (Visuel) | Niveau d’acceptation (ISO 5817/10042) | C
TRC (PWHT) Oui/Non & cycle | Non | Notes / points d’arrêt | Hold: VT avant surépaisseur; relever A/V/vitesse
5) Exécution du test
ID soudeur / Nom | W-023 / A.BENALI | Date du test | 2025-08-21 | Observateur / Inspecteur | J.LAHLOU
Résultat (Réussite/Échec) | Réussite
Préparé par / Coord. soudage

## Guide_Rapide
Guide rapide
• Remplir les cellules à droite des libellés (B/D/F). Les champs principaux sont obligatoires. • Utiliser les listes déroulantes (procédé, position, gaz, etc.). • L’onglet Évaluation calcule automatiquement un résultat (80% par défaut = Réussite). • Conserver les preuves (photos, relevés, VT/CND) et relier à la fiche WPQ du soudeur.